## Climaflex Alm. Folyo Kaplı PE
Birim Fiyat No: | YAPILACAK İŞİN CİNSİ |  |  | Montajlı Birim Fiyat YTL | Montajlı Birim Fiyat YTL | Montaj Bedeli YTL | Montaj Bedeli YTL
241-500
|  | Boru Dış Çapı | Polietilen Et Kalınlığı
241-501 |  | (1/2") 22 f mm | 5 mm | 1.89 | 3.024 | 0.8 | 1.2
241-502 |  | (1/2") 22 f mm | 10 mm | 2.07 | 3.312 | 0.8 | 1.2
241-503 |  | (1/2") 22 f mm | 15 mm | 2.43 | 3.888 | 0.8 | 1.2
241-504 |  | (1/2") 22 f mm | 20 mm | 4.95 | 7.92 | 0.8 | 1.2
241-505 |  | (1/2") 22 f mm | 30 mm | 9.54 | 15.264 | 0.8 | 1.2
241-506 |  | (3/4") 28 f mm | 5 mm | 1.89 | 3.024 | 0.8 | 1.2
241-507 |  | (3/4") 28 f mm | 10 mm | 2.34 | 3.744 | 0.8 | 1.2
241-508 |  | (3/4") 28 f mm | 15 mm | 2.79 | 4.464 | 0.8 | 1.2
241-509 |  | (3/4") 28 f mm | 20 mm | 5.13 | 8.208 | 0.8 | 1.2
241-510 |  | (3/4") 28 f mm | 30 mm | 10.26 | 16.416 | 0.8 | 1.2
241-511 |  | (1") 35 f mm | 5 mm | 2.07 | 3.312 | 0.8 | 1.2
241-512 |  | (1") 35 f mm | 10 mm | 2.7 | 4.32 | 0.8 | 1.2
241-513 |  | (1") 35 f mm | 15 mm | 3.15 | 5.04 | 0.8 | 1.2
241-514 |  | (1") 35 f mm | 20 mm | 5.76 | 9.216 | 0.8 | 1.2
241-515 |  | (1") 35 f mm | 30 mm | 11.52 | 18.432 | 0.8 | 1.2
241-516 |  | (1 1/4") 42 f mm | 10 mm | 3.15 | 5.04 | 0.8 | 1.2
241-517 |  | (1 1/4") 42 f mm | 15 mm | 3.51 | 5.616 | 0.8 | 1.2
241-518 |  | (1 1/4") 42 f mm | 20 mm | 8.46 | 13.536 | 0.8 | 1.2
241-519 |  | (1 1/4") 42 f mm | 30 mm | 13.95 | 22.32 | 0.8 | 1.2
241-520 |  | (1 1/2") 48 f mm | 10 mm | 3.24 | 5.184 | 1 | 1.5
241-521 |  | (1 1/2") 48 f mm | 15 mm | 4.68 | 7.488 | 1 | 1.5
241-522 |  | (1 1/2") 48 f mm | 20 mm | 9.54 | 15.264 | 1 | 1.5
241-523 |  | (1 1/2") 48 f mm | 30 mm | 16.38 | 26.208 | 1 | 1.5
241-524 |  | (2") 60 f mm | 10 mm | 4.32 | 6.912 | 1 | 1.5
241-525 |  | (2") 60 f mm | 15 mm | 6.84 | 10.944 | 1 | 1.5
241-526 |  | (2") 60 f mm | 20 mm | 12.87 | 20.592 | 1 | 1.5
241-527 |  | (2") 60 f mm | 30 mm | 23.22 | 37.152 | 1 | 1.5
241-528 |  | (2 1/2") 76 f mm | 10 mm | 6.39 | 10.224 | 1.2 | 1.8
241-529 |  | (2 1/2") 76 f mm | 15 mm | 9.72 | 15.552 | 1.2 | 1.8
241-530 |  | (2 1/2") 76 f mm | 20 mm | 15.48 | 24.768 | 1.2 | 1.8
241-531 |  | (2 1/2") 76 f mm | 30 mm | 24.39 | 39.024 | 1.2 | 1.8
241-532 |  | (3") 89 f mm | 10 mm | 8.28 | 13.248 | 1.3 | 1.95
241-533 |  | (3") 89 f mm | 15 mm | 11.07 | 17.712 | 1.3 | 1.95
241-534 |  | (3") 89 f mm | 20 mm | 17.28 | 27.648 | 1.3 | 1.95
241-535 |  | (3") 89 f mm | 30 mm | 48.69 | 77.904 | 1.3 | 1.95
241-536 |  | (3 2/1") 120 f mm | 15 mm | 11.7 | 18.72 | 1.3 | 1.95
241-537 |  | (3 2/1") 120 f mm | 20 mm | 22.59 | 36.144 | 1.3 | 1.95
241-538 |  | (4") 114 f mm | 15 mm | 14.31 | 22.896 | 1.5 | 2.25
241-539 |  | (4") 114 f mm | 20 mm | 29.25 | 46.8 | 1.5 | 2.25
241-540 |  | (4") 114 f mm | 30 mm | 55.17 | 88.272 | 1.5 | 2.25
241-541 |  | (5") 139 f mm | 20 mm | 39.51 | 63.216 | 1.5 | 2.25
241-542 |  | (5") 139 f mm | 30 mm | 74.35 | 118.96 | 2.5 | 3.75
241-543 |  | (6") 165 f mm | 20 mm | 85.25 | 136.4 | 2.5 | 3.75
241-544 |  | (6") 165 f mm | 30 mm | 102.5 | 164 | 2.5 | 3.75
Climaflex AL veya muadili olan Aliminyum Folyo Kaplı Polietilen esaslı Prefabrik Boru İzolesi : (Ölçü m: İhrazat %60) : Ekstrüzyon metoduyla boru biçimde polietilen esaslı malzemeden izole edilecek boruların dış çaplarına uygun olarak yapılmış olan -45 °C ila +105°C ısıya dayanıklı ortalama, 30- 35 kg/m³ yoğunluktaki polietilen esaslı yalıtım malzemesinin üzerine fabrikasyon olarak 50 ila 80 mikron kalınlığında 3 katmanlı Aluminyum Kompozit Film lamine edilmiş hazır prefabrik boru izole malzemesi ile izole yapılacak olan boru yüzeyindeki pas ve kirlerin temizlenmesi ve iki kat sülyen ile boyanması, fabrikasyon olarak ortadan yarık yeri işaretlenerek imal edilmiş iki metre boyundaki Alu folyolu polietilen prefabrik izole malzemenin boru dış çaplarına uygun seçilerek geçirilmesinden sonra ayrık iki yakasına toluol esaslı yapıştırıcı ile yapıştırılması, her iki metrede polietilen boru izolelerin ek yerleri alüminyum folyolu kendinden yapışır bant ile birleştirilmesi yapıştırma işlemi yapılamayan yerlerde (vana vb.) ve benzeri izoleli polietilen kendinden yapışır aluminyum folyolu bant kullanılacaktır. Adı geçen izole malzemelerinin temini,iş yerine getirilmesi ve montajlarının yapılması (sülyen boya bedeli hariç). Climaflex AL veya muadili malzeme kullanılacaktır. NOT: 5mm kalınlıktaki boru izolenin kullanma yeri katolog değerlerine göre seçilecektir."

## Dynaflex Alm.Folyo Kaplı Kaucuk
Birim Fiyat No: | YAPILACAK İŞİN CİNSİ |  |  | Montajlı Birim Fiyat YTL | Montajlı Birim Fiyat YTL | Montaj Bedeli YTL | Montaj Bedeli YTL
241-900
|  | Boru Dış Çapı | Polietilen Et Kalınlığı
241-901 |  | (3/8") 18 f mm | 9 mm | 2.05 | 3.28 | 0.6 | 0.9
241-902 |  | (3/8") 18 f mm | 13 mm | 2.61 | 4.176 | 1.6 | 2.4
241-903 |  | (3/8") 18 f mm | 19 mm | 5.04 | 8.064 | 2.6 | 3.9
241-904 |  | (3/8") 18 f mm | 25 mm | 8.28 | 13.248 | 3.6 | 5.4
241-905 |  | (3/8") 18 f mm | 32 mm | 12.6 | 20.16 | 4.6 | 6.9
241-906 |  | (1/2") 22 f mm | 9 mm | 2.13 | 3.408 | 5.6 | 8.4
241-907 |  | (1/2") 22 f mm | 13 mm | 2.8 | 4.48 | 6.6 | 9.9
241-908 |  | (1/2") 22 f mm | 19 mm | 5.4 | 8.64 | 7.6 | 11.4
241-909 |  | (1/2") 22 f mm | 25 mm | 9.36 | 14.976 | 8.6 | 12.9
241-910 |  | (1/2") 22 f mm | 32 mm | 13.95 | 22.32 | 9.6 | 14.4
241-911 |  | (3/4") 28 f mm | 9 mm | 2.38 | 3.808 | 10.6 | 15.9
241-912 |  | (3/4") 28 f mm | 13 mm | 3.05 | 4.88 | 11.6 | 17.4
241-913 |  | (3/4") 28 f mm | 19 mm | 6.12 | 9.792 | 12.6 | 18.9
241-914 |  | (3/4") 28 f mm | 25 mm | 10.71 | 17.136 | 13.6 | 20.4
241-915 |  | (3/4") 28 f mm | 32 mm | 15.66 | 25.056 | 14.6 | 21.9
241-916 |  | (1") 35 f mm | 9 mm | 2.61 | 4.176 | 15.6 | 23.4
241-917 |  | (1") 35 f mm | 13 mm | 3.4 | 5.44 | 16.6 | 24.9
241-918 |  | (1") 35 f mm | 19 mm | 7.2 | 11.52 | 17.6 | 26.4
241-919 |  | (1") 35 f mm | 25 mm | 13.05 | 20.88 | 18.6 | 27.9
241-920 |  | (1") 35 f mm | 32 mm | 17.46 | 27.936 | 19.6 | 29.4
241-921 |  | (1 1/4") 42 f mm | 9 mm | 2.88 | 4.608 | 20.6 | 30.9
241-922 |  | (1 1/4") 42 f mm | 13 mm | 3.96 | 6.336 | 21.6 | 32.4
241-923 |  | (1 1/4") 42 f mm | 19 mm | 9.18 | 14.688 | 22.6 | 33.9
241-924 |  | (1 1/4") 42 f mm | 25 mm | 15.48 | 24.768 | 23.6 | 35.4
241-925 |  | (1 1/4") 42 f mm | 32 mm | 20.7 | 33.12 | 24.6 | 36.9
241-926 |  | (1 1/2") 48 f mm | 9 mm | 3.37 | 5.392 | 25.6 | 38.4
241-927 |  | (1 1/2") 48 f mm | 13 mm | 4.32 | 6.912 | 26.6 | 39.9
241-928 |  | (1 1/2") 48 f mm | 19 mm | 10.26 | 16.416 | 27.6 | 41.4
241-929 |  | (1 1/2") 48 f mm | 25 mm | 17.46 | 27.936 | 28.6 | 42.9
241-930 |  | (1 1/2") 48 f mm | 32 mm | 22.86 | 36.576 | 29.6 | 44.4
241-931 |  | (2") 60 f mm | 9 mm | 4.32 | 6.912 | 30.6 | 45.9
241-932 |  | (2") 60 f mm | 13 mm | 6.12 | 9.792 | 31.6 | 47.4
241-933 |  | (2") 60 f mm | 19 mm | 12.42 | 19.872 | 32.6 | 48.9
241-934 |  | (2") 60 f mm | 25 mm | 21.6 | 34.56 | 33.6 | 50.4
241-935 |  | (2") 60 f mm | 32 mm | 28.35 | 45.36 | 34.6 | 51.9
241-936 |  | (2 1/2") 76 f mm | 9 mm | 5.85 | 9.36 | 35.6 | 53.4
241-937 |  | (2 1/2") 76 f mm | 13 mm | 7.29 | 11.664 | 36.6 | 54.9
241-938 |  | (2 1/2") 76 f mm | 19 mm | 15.93 | 25.488 | 37.6 | 56.4
241-939 |  | (2 1/2") 76 f mm | 25 mm | 28.35 | 45.36 | 38.6 | 57.9
241-940 |  | (2 1/2") 76 f mm | 32 mm | 34.2 | 54.72 | 39.6 | 59.4
241-941 |  | (3") 89 f mm | 9 mm | 7.2 | 11.52 | 40.6 | 60.9
241-942 |  | (3") 89 f mm | 13 mm | 8.73 | 13.968 | 41.6 | 62.4
241-943 |  | (3") 89 f mm | 19 mm | 17.46 | 27.936 | 42.6 | 63.9
241-944 |  | (3") 89 f mm | 25 mm | 29.79 | 47.664 | 43.6 | 65.4
241-945 |  | (3") 89 f mm | 32 mm | 38.07 | 60.912 | 44.6 | 66.9
241-946 |  | (4") 114 f mm | 9 mm | 12.24 | 19.584 | 45.6 | 68.4
241-947 |  | (4") 114 f mm | 13 mm | 14.58 | 23.328 | 46.6 | 69.9
241-948 |  | (4") 114 f mm | 19 mm | 25.74 | 41.184 | 47.6 | 71.4
241-949 |  | (4") 114 f mm | 25 mm | 43.56 | 69.696 | 48.6 | 72.9
241-950 |  | (4") 114 f mm | 32 mm | 54.45 | 87.12 | 49.6 | 74.4
Dynaflex Rubber AL veya muadili olan Alüminyum Folyo Kaplı Kauçuk Köpüğü esaslı Prefabrik Boru izolesi, (Ölçü:mt. İhzarat:%60) Ektrüzyon metoduyla elastomerik kauçuk köpük esaslı malzemeden,izole edilecek boruların dış çaplarına uygun olarak üretilen, -40 ile +116 °C arasındaki sıcaklıktaki soğuk ve ılık yüzeylerin yalıtımında kullanılan ;ısı iletkenliği (0°C) 0,035 W/mK, su buhar difüzyon direnç kat sayısı M= 7000 , yangın mukavemeti Class O sınıfı, ortalama 60-75 kg/m³ yoğunlukta,olan kapalı hücreli,esnek elestomerik kauçuk köpük hazır prefabrik boru yalıtım malzemesinin üzerine fabrikasyon olarak 50 ila 80 mikron kalınlığında 3 katmanlı Aluminyum Kompozit Film lamine edilmiş hazır prefabrik boru izole malzemesi ile izole yapılacak olan boru yüzeyindeki pas ve kirlerin temizlenmesi ve iki kat sülyen ile boyanması,iki metre boyunda imal edilmiş elastomerik kauçuk köpük izole malzemenin boru dış çaplarına uygun seçilerek boruya geçirilmesine takiben ayrık iki yakasına kauçuk köpüğü içi özel geliştirilmiş yapıştırıcı sürülerek yapıştırılmasından sonra yarık üzerinin ve her iki metrede elastomerik kauçuk köpük boru izolelerin ek yerlerinin 3 mm. kalınlığında kendinden yapışır ve bir yüzeyi yine alüminyum folyo ile lamine edilmiş elastomerik kauçuk bant ile birleştirilmesi;yapıştırma işlemi yapılamayan yerlerde (vana vb.) izoleli, Aluminyum folyo kaplı kendinden yapışkanlı kauçuk bandın seçilen yalıtım kalınlığı kadar sarılarak kullanılacaktır. (4") 114 Ø mm.den daha büyük çaplı borularda istenilen yalıtım kalınlığında yine bir yüzeyi alüminyum folyo kaplı elastomerik kauçuk köpüğü levha kullanılacak ve 265-1000 numaralı pozdan ödeme yapılacaktır. Yukarıda verilen yangın mukameti ile ve değerleri test raporlarıyla kanıtlanacaktır. Dynaflex Rubber AL veya muadili malzeme kullanılacaktır.

## Dynaflex UV Kauçuk BORU Ultravi
Birim Fiyat No: | YAPILACAK İŞİN CİNSİ |  |  | Montajlı Birim Fiyat YTL | Montajlı Birim Fiyat YTL | Montaj Bedeli YTL | Montaj Bedeli YTL
241-1000
|  | Boru Dış Çapı | Polietilen Et Kalınlığı
241-1001 |  | (3/8") 18 f mm | 9 mm | 2.05 | 3.28 | 0.6 | 0.9
241-1002 |  | (3/8") 18 f mm | 13 mm | 2.61 | 4.176 | 1.6 | 2.4
241-1003 |  | (3/8") 18 f mm | 19 mm | 5.04 | 8.064 | 2.6 | 3.9
241-1004 |  | (3/8") 18 f mm | 25 mm | 8.28 | 13.248 | 3.6 | 5.4
241-1005 |  | (3/8") 18 f mm | 32 mm | 12.6 | 20.16 | 4.6 | 6.9
241-1006 |  | (1/2") 22 f mm | 9 mm | 2.13 | 3.408 | 5.6 | 8.4
241-1007 |  | (1/2") 22 f mm | 13 mm | 2.8 | 4.48 | 6.6 | 9.9
241-1008 |  | (1/2") 22 f mm | 19 mm | 5.4 | 8.64 | 7.6 | 11.4
241-1009 |  | (1/2") 22 f mm | 25 mm | 9.36 | 14.976 | 8.6 | 12.9
241-1010 |  | (1/2") 22 f mm | 32 mm | 13.95 | 22.32 | 9.6 | 14.4
241-1011 |  | (3/4") 28 f mm | 9 mm | 2.38 | 3.808 | 10.6 | 15.9
241-1012 |  | (3/4") 28 f mm | 13 mm | 3.05 | 4.88 | 11.6 | 17.4
241-1013 |  | (3/4") 28 f mm | 19 mm | 6.12 | 9.792 | 12.6 | 18.9
241-1014 |  | (3/4") 28 f mm | 25 mm | 10.71 | 17.136 | 13.6 | 20.4
241-1015 |  | (3/4") 28 f mm | 32 mm | 15.66 | 25.056 | 14.6 | 21.9
241-1016 |  | (1") 35 f mm | 9 mm | 2.61 | 4.176 | 15.6 | 23.4
241-1017 |  | (1") 35 f mm | 13 mm | 3.4 | 5.44 | 16.6 | 24.9
241-1018 |  | (1") 35 f mm | 19 mm | 7.2 | 11.52 | 17.6 | 26.4
241-1019 |  | (1") 35 f mm | 25 mm | 13.05 | 20.88 | 18.6 | 27.9
241-1020 |  | (1") 35 f mm | 32 mm | 17.46 | 27.936 | 19.6 | 29.4
241-1021 |  | (1 1/4") 42 f mm | 9 mm | 2.88 | 4.608 | 20.6 | 30.9
241-1022 |  | (1 1/4") 42 f mm | 13 mm | 3.96 | 6.336 | 21.6 | 32.4
241-1023 |  | (1 1/4") 42 f mm | 19 mm | 9.18 | 14.688 | 22.6 | 33.9
241-1024 |  | (1 1/4") 42 f mm | 25 mm | 15.48 | 24.768 | 23.6 | 35.4
241-1025 |  | (1 1/4") 42 f mm | 32 mm | 20.7 | 33.12 | 24.6 | 36.9
241-1026 |  | (1 1/2") 48 f mm | 9 mm | 3.37 | 5.392 | 25.6 | 38.4
241-1027 |  | (1 1/2") 48 f mm | 13 mm | 4.32 | 6.912 | 26.6 | 39.9
241-1028 |  | (1 1/2") 48 f mm | 19 mm | 10.26 | 16.416 | 27.6 | 41.4
241-1029 |  | (1 1/2") 48 f mm | 25 mm | 17.46 | 27.936 | 28.6 | 42.9
241-1030 |  | (1 1/2") 48 f mm | 32 mm | 22.86 | 36.576 | 29.6 | 44.4
241-1031 |  | (2") 60 f mm | 9 mm | 4.32 | 6.912 | 30.6 | 45.9
241-1032 |  | (2") 60 f mm | 13 mm | 6.12 | 9.792 | 31.6 | 47.4
241-1033 |  | (2") 60 f mm | 19 mm | 12.42 | 19.872 | 32.6 | 48.9
241-1034 |  | (2") 60 f mm | 25 mm | 21.6 | 34.56 | 33.6 | 50.4
241-1035 |  | (2") 60 f mm | 32 mm | 28.35 | 45.36 | 34.6 | 51.9
241-1036 |  | (2 1/2") 76 f mm | 9 mm | 5.85 | 9.36 | 35.6 | 53.4
241-1037 |  | (2 1/2") 76 f mm | 13 mm | 7.29 | 11.664 | 36.6 | 54.9
241-1038 |  | (2 1/2") 76 f mm | 19 mm | 15.93 | 25.488 | 37.6 | 56.4
241-1039 |  | (2 1/2") 76 f mm | 25 mm | 28.35 | 45.36 | 38.6 | 57.9
241-1040 |  | (2 1/2") 76 f mm | 32 mm | 34.2 | 54.72 | 39.6 | 59.4
241-1041 |  | (3") 89 f mm | 9 mm | 7.2 | 11.52 | 40.6 | 60.9
241-1042 |  | (3") 89 f mm | 13 mm | 8.73 | 13.968 | 41.6 | 62.4
241-1043 |  | (3") 89 f mm | 19 mm | 17.46 | 27.936 | 42.6 | 63.9
241-1044 |  | (3") 89 f mm | 25 mm | 29.79 | 47.664 | 43.6 | 65.4
241-1045 |  | (3") 89 f mm | 32 mm | 38.07 | 60.912 | 44.6 | 66.9
241-1046 |  | (4") 114 f mm | 9 mm | 12.24 | 19.584 | 45.6 | 68.4
241-1047 |  | (4") 114 f mm | 13 mm | 14.58 | 23.328 | 46.6 | 69.9
241-1048 |  | (4") 114 f mm | 19 mm | 25.74 | 41.184 | 47.6 | 71.4
241-1049 |  | (4") 114 f mm | 25 mm | 43.56 | 69.696 | 48.6 | 72.9
241-1050 |  | (4") 114 f mm | 32 mm | 54.45 | 87.12 | 49.6 | 74.4
Dynaflex Rubber UV Polimer Likit membran kaplı UV Dayanımlı Elestomerik Kauçuk Köpüğü esaslı Prefabrik Boru izolesi : (Ölçü: mt. İhzarat:%60) Ektrüzyon metoduyla elastomerik kauçuk köpük esaslı malzemeden,izole edilecek boruların dış çaplarına uygun olarak üretilen, -40 ile +116 °C arasındaki sıcaklıktaki soğuk ve ılık yüzeylerin yalıtımında kullanılan ;ısı iletkenliği (0 °C) 0,035 W/mK, su buhar difüzyon direnç kat sayısı m = 7000 , yangın mukavemeti Class O sınıfı , ortalama 60-75 kg/m3 yoğunlukta,olan kapalı hücreli,esnek elestomerik kauçuk köpük hazır prefabrik boru yalıtım malzemesi üzerine fabrikasında beyaz renkli Polimer Likit membran kaplanarak UV dayanımı sağlanmış olan hazır prefabrik boru izolesi ile,izole yapılacak boru yüzeyindeki pas ve kirlerin temizlenmesi ve iki kat sülyen ile boyanması,iki metre boyunda imal edilmiş elastomerik kauçuk köpük izole malzemenin boru dış çaplarına uygun seçilerek boruya geçirilmesine takiben ayrık iki yakasına kauçuk köpüğü içim özel geliştirilmiş yapıştırıcı sürülerek yapıştırılmasından sonra yarık üzerine özel geliştirilmiş UV verniği sürülecek ve kendi renginden bant ile kapatılacaktır. Yapıştırma işlemi yapılamayan yerlerde (vana vb.) izoleli,kendinden yapışkanlı kauçuk bandın seçilen yalıtım kalınlığı kadar sarılarak kullanılması;elastomerik kauçuk köpüğü prefabrik izole malzemesi dış ortamlarda kullanıldığı zaman dış etkenlerden korunmasını sağlamak için özel imal edilmiş iki kat UV koruma boyası sürülmesi mecburi olup,bu işlem için ayrıca bir bedel ödenecektir.. Adı geçen izole malzemelerinin temini,iş yerine getirilmesi ve montajlarının yapılması.(sülyen boya ve UV boyası bedeli hariç). Yukarıda verilen yangın mukameti ile ve değerleri test raporlarıyla kanıtlanacaktır. 114 mm çapın üstündeki borular ve izole yapılamayan vana v.s. gibi armatürler için yalıtım yapılır ve UV verniği ile kaplanırsa 265-600 pozundaki montajlı birim fiyatlar % 50 artırılarak uygulanır.Dynaflex Rubber UV veya muadili malzeme kullanılacaktır.

## Climaflex Polietilen boru
Birim Fiyat No: | YAPILACAK İŞİN CİNSİ |  |  | Montajlı Birim Fiyat YTL | Montaj Bedeli YTL
241-300
|  | Boru Dış Çapı | Polietilen Et Kalınlığı
241-301 |  | (1/2") 22 f mm | 5 mm | 1.89 | 0.8
241-302 |  | (1/2") 22 f mm | 10 mm | 2.07 | 0.8
241-303 |  | (1/2") 22 f mm | 15 mm | 2.43 | 0.8
241-304 |  | (1/2") 22 f mm | 20 mm | 4.95 | 0.8
241-305 |  | (1/2") 22 f mm | 30 mm | 9.54 | 0.8
241-306 |  | (3/4") 28 f mm | 5 mm | 1.89 | 0.8
241-307 |  | (3/4") 28 f mm | 10 mm | 2.34 | 0.8
241-308 |  | (3/4") 28 f mm | 15 mm | 2.79 | 0.8
241-309 |  | (3/4") 28 f mm | 20 mm | 5.13 | 0.8
241-310 |  | (3/4") 28 f mm | 30 mm | 10.26 | 0.8
241-311 |  | (1") 35 f mm | 5 mm | 2.07 | 0.8
241-312 |  | (1") 35 f mm | 10 mm | 2.7 | 0.8
241-313 |  | (1") 35 f mm | 15 mm | 3.15 | 0.8
241-314 |  | (1") 35 f mm | 20 mm | 5.76 | 0.8
241-315 |  | (1") 35 f mm | 30 mm | 11.52 | 0.8
241-316 |  | (1 1/4") 42 f mm | 10 mm | 3.15 | 0.8
241-317 |  | (1 1/4") 42 f mm | 15 mm | 3.51 | 0.8
241-318 |  | (1 1/4") 42 f mm | 20 mm | 8.46 | 0.8
241-319 |  | (1 1/4") 42 f mm | 30 mm | 13.95 | 0.8
241-320 |  | (1 1/2") 48 f mm | 10 mm | 3.24 | 1
241-321 |  | (1 1/2") 48 f mm | 15 mm | 4.68 | 1
241-322 |  | (1 1/2") 48 f mm | 20 mm | 9.54 | 1
241-323 |  | (1 1/2") 48 f mm | 30 mm | 16.38 | 1
241-324 |  | (2") 60 f mm | 10 mm | 4.32 | 1
241-325 |  | (2") 60 f mm | 15 mm | 6.84 | 1
241-326 |  | (2") 60 f mm | 20 mm | 12.87 | 1
241-327 |  | (2") 60 f mm | 30 mm | 23.22 | 1
241-328 |  | (2 1/2") 76 f mm | 10 mm | 6.39 | 1.2
241-329 |  | (2 1/2") 76 f mm | 15 mm | 9.72 | 1.2
241-330 |  | (2 1/2") 76 f mm | 20 mm | 15.48 | 1.2
241-331 |  | (2 1/2") 76 f mm | 30 mm | 24.39 | 1.2
241-332 |  | (3") 89 f mm | 10 mm | 8.28 | 1.3
241-333 |  | (3") 89 f mm | 15 mm | 11.07 | 1.3
241-334 |  | (3") 89 f mm | 20 mm | 17.28 | 1.3
241-335 |  | (3") 89 f mm | 30 mm | 48.69 | 1.3
241-336 |  | (3 2/1") 120 f mm | 15 mm | 11.7 | 1.3
241-337 |  | (3 2/1") 120 f mm | 20 mm | 22.59 | 1.3
241-338 |  | (4") 114 f mm | 15 mm | 14.31 | 1.5
241-339 |  | (4") 114 f mm | 20 mm | 29.25 | 1.5
241-340 |  | (4") 114 f mm | 30 mm | 55.17 | 1.5
241-341 |  | (5") 139 f mm | 20 mm | 39.51 | 1.5
Climaflex marka veya muadili olan Polietilen esaslı prefabrik boru izoleli: (Ölçü m: İhrazat %60) TSE kaliteli uygunluk belgeli). Ekstrüzyon metoduyla boru biçimde polietilen esaslı malzemeden izole edilecek boruların dış çaplarına uygun olarak yapılmış olan -45 °C ila +105 ısıya dayanıklı ortalama 30-35 kg/m² yoğunluktaki polietilen esaslı hazır prefabrik boru izole malzemesi ile izole yapılacak olan boru yüzeyindeki pas ve kirlerin temizlenmesi ve iki kat sülyen ile boyanması, fabrikasyon olarak ortadan yarık imal edilmiş iki metre boyundaki polietilen prefabrik izole malzemenin boru dış çaplarına uygun seçilerek geçirilmesinden sonra ayrık iki yakasına toluol esaslı yapıştırıcı ile yapıştırılması,her iki metrede polietilen boru izolelerin ek yerleri izoleli polietilen kendinden yapışır bant ile birleştirilmesi yapıştırma işlemi yapılamayan yerlerde (vana vb.) ve benzeri izoleli polietilen kendinden yapışır bant veya klipe kullanılması; polietilenin prefabrik izole malzemesi dış ortamlarda kullanıldığı zaman dış etkenlerden korunmasını sağlamak için özel imal edilmiş "UV" koruma verniği sürülmesi mecburi olup bu işlem için ayrıca bir bedel ödenmeyecektir. Adı geçen izole malzemelerinin temini,iş yerine getirilmesi ve montajlarının yapılması (sülyen boya bedeli hariç). Polietilen üzeri galvaniz saç kaplanması halinde montajlı birim fiyatlar %50 arttırılarak, montaj bedelleri %100 zamlı olarak ödenir. NOT: 5mm kalınlıktaki boru izolenin kullanma yeri katolog değerlerine göre seçilecektir." TSEK belgeli olacaktır.

## Dynaflex Rubber kauçuk boru
Birim Fiyat No: | YAPILACAK İŞİN CİNSİ |  |  | Montajlı Birim Fiyat YTL | Montaj Bedeli YTL
241-400
|  | Dış Çapı | Et Kalınlığı
241-401 |  | (3/8") 18 f mm | 9 mm | 2.05 | 0.6
241-402 |  | (3/8") 18 f mm | 13 mm | 2.61 | 0.6
241-403 |  | (3/8") 18 f mm | 19 mm | 5.04 | 0.6
241-404 |  | (3/8") 18 f mm | 25 mm | 8.28 | 0.6
241-405 |  | (3/8") 18 f mm | 32 mm | 12.6 | 0.6
241-406 |  | (1/2") 22 f mm | 9 mm | 2.13 | 0.6
241-407 |  | (1/2") 22 f mm | 13 mm | 2.8 | 0.6
241-408 |  | (1/2") 22 f mm | 19 mm | 5.4 | 0.6
241-409 |  | (1/2") 22 f mm | 25 mm | 9.36 | 0.6
241-410 |  | (1/2") 22 f mm | 32 mm | 13.95 | 0.6
241-411 |  | (3/4") 28 f mm | 9 mm | 2.38 | 0.6
241-412 |  | (3/4") 28 f mm | 13 mm | 3.05 | 0.6
241-413 |  | (3/4") 28 f mm | 19 mm | 6.12 | 0.6
241-414 |  | (3/4") 28 f mm | 25 mm | 10.71 | 0.6
241-415 |  | (3/4") 28 f mm | 32 mm | 15.66 | 0.6
241-416 |  | (1") 35 f mm | 9 mm | 2.61 | 0.6
241-417 |  | (1") 35 f mm | 13 mm | 3.4 | 0.6
241-418 |  | (1") 35 f mm | 19 mm | 7.2 | 0.6
241-419 |  | (1") 35 f mm | 25 mm | 13.05 | 0.6
241-420 |  | (1") 35 f mm | 32 mm | 17.46 | 0.6
241-421 |  | (1 1/4") 42 f mm | 9 mm | 2.88 | 0.6
241-422 |  | (1 1/4") 42 f mm | 13 mm | 3.96 | 0.6
241-423 |  | (1 1/4") 42 f mm | 19 mm | 9.18 | 0.6
241-424 |  | (1 1/4") 42 f mm | 25 mm | 15.48 | 0.6
241-425 |  | (1 1/4") 42 f mm | 32 mm | 20.7 | 0.6
241-426 |  | (1 1/2") 48 f mm | 9 mm | 3.37 | 0.7
241-427 |  | (1 1/2") 48 f mm | 13 mm | 4.32 | 0.7
241-428 |  | (1 1/2") 48 f mm | 19 mm | 10.26 | 0.7
241-429 |  | (1 1/2") 48 f mm | 25 mm | 17.46 | 0.7
241-430 |  | (1 1/2") 48 f mm | 32 mm | 22.86 | 0.7
241-431 |  | (2") 60 f mm | 9 mm | 4.32 | 0.7
241-432 |  | (2") 60 f mm | 13 mm | 6.12 | 0.7
241-433 |  | (2") 60 f mm | 19 mm | 12.42 | 0.7
241-434 |  | (2") 60 f mm | 25 mm | 21.6 | 0.7
241-435 |  | (2") 60 f mm | 32 mm | 28.35 | 0.7
241-436 |  | (2 1/2") 76 f mm | 9 mm | 5.85 | 1.2
241-437 |  | (2 1/2") 76 f mm | 13 mm | 7.29 | 1.2
241-438 |  | (2 1/2") 76 f mm | 19 mm | 15.93 | 1.2
2006 yılı fiyatları
Polietilen esaslı prefabrik boru izoleli: (Ölçü m: İhrazat %60) TSE kaliteli uygunluk belgeli).Ekstrüzyon metoduyla boru biçimde polietilen esaslı malzemeden izole edilecek boruların dış çaplarına uygun olarak yapılmış olan -45 oC ila +105 ısıya dayanıklı ortalama 35 kg/m2 yoğunluktaki polietilen esaslı hazır prefabrik boru izole malzemesi ile izole yapılacak olan boru yüzeyindeki pas ve kirlerin temizlenmesi ve iki kat sülyen ile boyanması, fabrikasyon olarak ortadan yarık imal edilmiş iki metre boyundaki polietilen prefabrik izole malzemenin boru dış çaplarına uygun seçilerek geçirilmesinden sonra ayrık iki yakasına toluol esaslı yapıştırıcı ile yapıştırılması,her iki metrede polietilen boru izolelerin ek yerleri izoleli polietilen kendinden yapışır bant ile birleştirilmesi yapıştırma işlemi yapılamayan yerlerde (vana vb.) ve benzeri izoleli polietilen kendinden yapışır bant veya klipe kullanılması; polietilenin prefabrik izole malzemesi dış ortamlarda kullanıldığı zaman dış etkenlerden korunmasını sağlamak için özel imal edilmiş "UV" koruma verniği sürülmesi mecburi olup bu işlem için ayrıca bir bedel ödenmeyecektir. Adı geçen izole malzemelerinin temini,iş yerine getirilmesi ve montajlarının yapılması (sülyen boya bedeli hariç). Polietilen üzeri galvaniz saç kaplanması halinde montajlı birim fiyatlar %50 arttırılarak, montaj bedelleri %100 zamlı olarak ödenir. NOT: 5mm kalınlıktaki boru izolenin kullanma yeri katolog değerlerine göre seçilecektir."
Dynaflex Rubber Marka veya muadili olan Kauçuk esaslı prefabrik boru ile soğuk hat yalıtımı:(Ölçü:m.: İhrizat:%60). Ektrüzyon metoduyla elastomerik kauçuk köpük esaslı malzemeden,izole edilecek boruların dış çaplarına uygun olarak üretilen, -40 ile +116 °C arasındaki sıcaklıktaki soğuk ve ılık yüzeylerin yalıtımında kullanılan ;ısı iletkenliği l(0°C) <=0,035 W/mK, su buhar difüzyon direnç kat sayısı l>=7000 , yangın mukavemeti Class O sınıfı , ortalama 60 -75 kg/m³ yoğunlukta,olan kapalı hücreli,esnek elestomerik kauçuk köpük hazır prefabrik boru yalıtım malzemesi ile,izole yapılacak boru yüzeyindeki pas ve kirlerin temizlenmesi ve iki kat sülyen ile boyanması,iki metre boyunda imal edilmiş elastomerik kauçuk köpük izole malzemenin boru dış çaplarına uygun seçilerek boruya geçirilmesine takiben ayrık iki yakasına kauçuk köpüğü içim özel geliştirilmiş yapıştırıcı sürülerek yapıştırılmasından sonra yarık üzerinin ve her iki metrede elastomerik kauçuk köpük boru izolelerin ek yerlerinin 3 mm. kalınlığında kendinden yapışır elastomerik kauçuk bant ile birleştirilmesi;yapıştırma işlemi yapılamayan yerlerde (vana vb.) izoleli,kendinden yapışkanlı kauçuk bandın seçilen yalıtım kalınlığı kadar sarılarak kullanılması;elastomerik kauçuk köpüğü prefabrik izole malzemesi dış ortamlarda kullanıldığı zaman dış etkenlerden korunmasını sağlamak için özel imal edilmiş iki kat UV koruma boyası sürülmesi mecburi olup,bu işlem için ayrıca bir bedel ödenecektir.adı geçen izole malzemelerinin temini,iş yerine getirilmesi ve montajlarının yapılması.(sülyen boya ve UV boyası bedeli hariç). NOT:Çift kat UV koruma verniği kullanılması durumunda montajlı birim fiyat bedeli %7 arttırılacaktır. Ayrıca kaplama malzemesi kullanılması durumunda ilgili BFT pozlarından ödenir . (4") 114 Ø mm.den daha büyük çaplı borularda istenilen yalıtım kalınlığında elastomerik kauçuk köpüğü levha kullanılacak ve 265-600 numaralı pozdan ödeme yapılacaktır. Yukarıda verilen yangın mukameti ile l ve m değerleri test raporlarıyla kanıtlanacaktır. Kauçuk esaslı prefabrik izolasyon üzeri galvaniz saç kaplanması halinde montajlı birim fiyatlar %10 arttırılarak , montaj bedelleri %100 zamlı olarak ödenir

## ROCWOLL
Birim Fiyat No: | YAPILACAK İŞİN CİNSİ | Montajlı Birim Fiyat YTL | Montaj Bedeli YTL
230-200
230-201 | 3,0 cm kalınlıkta rabitz telli taş yünü şilte | 25.6 | 10.6
230-202 | 4,0 cm kalınlıkta rabitz telli taş yünü şilte | 28.2 | 10.6
230-203 | 5,0 cm kalınlıkta rabitz telli taş yünü şilte | 31.8 | 10.6
230-204 | 6,0 cm kalınlıkta rabitz telli taş yünü şilte | 34.4 | 10.6
230-205 | 8,0 cm kalınlıkta rabitz telli taş yünü şilte | 41.2 | 10.6
230-206 | 10 cm kalınlıkta rabitz telli taş yünü şilte | 47 | 10.6
230-207 | 4,0 cm kalınlıkta taş yünü levha | 24.1 | 10.6
230-208 | 5,0 cm kalınlıkta taş yünü levha | 26.6 | 10.6
230-209 | 6,0 cm kalınlıkta yaş yünü levha | 29.1 | 10.6
230-210 | 8,0 cm kalınlıkta taş yünü levha | 33.8 | 10.6
230-211 | 10 cm kalınlıkta taş yünü levha | 37.7 | 10.6
230-212 | 12 cm kalınlıkta rabitz telli taş yünü şilte | 59.09 | 10.6
230-213 | 12 cm kalınlıkta taş yünü levha | 49.46 | 10.6
ROCKWOOL marka veya muadili olan Şilte tipi rabitz telli taş yünü teknik yalıtım malzemesi kullanılarak,üzeri alüminyum (Tip 3003 veya 3105 H14 veya H16 alaşım) kaplamalı ısı yalıtımı; (Ölçü:m²) Depo, sac vb.gibi düz yüzeylerin pasının temizlenmesini ve iki kat sülyen ile boyanması müteakip, şilte tipi rabitz telli 90 kg/m³ yoğunluğundaki taş yünü şilte veya 70 kg/m³ yoğunluğundaki taş yünü levha teknik yalıtım malzemesi ile yalıtımı; 200 mm veya daha büyük çaplı cihazlarda muhakkak mesafe tutucularının kullanılması; muayeneden geçirilmesi, şart olan basınçlı kap ve cihazlarda, mesafe tutucuların kaynak ile tespiti; çapı 1 m'ye kadar olan tesislerde mesafe tutucuların 20x2 mm'lik lamadan; çapları 1m'den büyük tesislerde mesafe tutucuların 20x3 mm'lik lamadan kıvrılmak sureti ile yapılması; ısı köprülerine mani olmak maksadı ile mesafe tutucu kolları ile dış çember arasına ve dış çember ile kaplama sacı arasına en az 5 mm kalınlıkta ısı köprülerini önleyici tabaka konması,çok büyük çaplı tankların etrafını saran mesafe tutucuların dış çemberlerinde genleşmelere karşı genleşme aralıkları bırakılması; yalıtım çevre uzunluğu 300mm'den büyük olduğunda 0,8mm; 300mm'den küçük olduğunda 0,6mm kalınlıkta alüminyumu, yalıtım üzerine ek yerleri en az 5cm ve birbiri üzerindeki ekleri ise, en az 5cm olacak şekilde kaplanması, alüminyum koruyucuların her parçasına,enine ve boyuna kordon yapılması;monte edildikten sonra sökülmeyecek olanların perçin; sökülmesi ihtimali olanların ise; alaşımlı ve paslanmaz plastik/neopren contalı civatalar ile her 10cm'de bir tespiti;alüminyum koruyucunun son bulduğu yerlere 2 veya daha çok parçalı ve dış çevresine kordon çekilmek suretiyle dayanıklılığı arttırılmış olan levhaların yapılması, 10" 'den büyük boruların projesine uygun kalınlıkta taş yünü şilte ile yalıtılması ve boyuna ek yerlerinin 1,2 mm kalınlıkta paslanmaz çelik tel ile dikilmesi, her 30 cm'de bir 1,2 mm kalınlıkta paslanmaz çelik telle bağlanması, dış çapı 300 mm'yi aşan yalıtım uygulamalarında yalıtım en üst katmanına enine bağlantı teli yerine her 30 cm'de bir en az 13 mm genişlikte ve 0,5 mm kalınlıkta paslanmaz çelik veya alüminyum banttan bağlantı yapılması ve üstünün alüminyum ile kaplanması ve her 20 cm'de bir plastik/neopren contalı vidalar veya her 30 cm'de bir en az 13 mm genişlikte ve 0,5 mm kalınlıkta paslanmaz çelik veya alüminyum bant ile tespit edilmesi.(*) Isı ve ses yalıtımında 125 kg/m3 yoğunluğundaki telli taş yünü şilte kullanıldığında ayrıca montajlı birim fiyat %45, 110kg/m³ yoğunluğundaki taş yünü levha kullanıldığında %60 artırılarak uygulanacaktır.Not:(Yoğunluğu 70-80 kg/m³ olan taş yünü telli şilte tipi malzeme ısı ve ses yalıtımında kullanılmayacaktır.)(Birim fiyata sülyen boya dahil değildir.)

## DYNAPACK PVC YALITIM
Birim Fiyat No: | YAPILACAK İŞİN CİNSİ | Montajlı Birim Fiyat YTL | Montaj Bedeli YTL
230-700 | Dynapack marka veya muadili PVC plastik levha kaplanarak prefabrik cam yünü boru izolasyonu ile yalıtım yapıldığı takdirde, BFT 230-600'deki montajlı birim fiyatları ve montaj bedelleri %50 arttırılarak uygulanacaktır. (Ölçü:m.)

## Sayfa2 (2)
Birim Fiyat No: | YAPILACAK İŞİN CİNSİ | Montajlı Birim Fiyat YTL | Montaj Bedeli YTL
230-800 | Alüminyum folyo kaplı prefabrike boru izolasyonu malzemesi kullanıldığı taktirde, BFT 230-600'deki montajlı birim fiyatlar ve montaj bedelleri %15 artırılarak uygulanacaktır. (Ölçü:m) (250ºC'den düşük sıcak akışkanlı tesisat boruları ile soğuk akışkanlı tesisat borularında kullanılacaktır.)

## DYNA JACKET VANA CEKETİi
Birim Fiyat No: | YAPILACAK İŞİN CİNSİ |  | Montajlı Birim Fiyat YTL | Montaj Bedeli YTL
241-600
|  | ANMA ÇAPI | 2006 yılı fiyatları
241-601 |  | NW 15 | 29.7 | 4.4
241-602 |  | NW 20 | 33 | 4.4
241-603 |  | NW 25 | 36.3 | 4.4
241-604 |  | NW 32 | 39.6 | 4.4
241-605 |  | NW 40 | 44 | 4.4
241-606 |  | NW 50 | 57.2 | 4.4
241-607 |  | NW 65 | 60.5 | 4.4
241-608 |  | NW 80 | 62.7 | 6.6
241-609 |  | NW 100 | 91.3 | 6.6
241-610 |  | NW 125 | 114.4 | 6.6
241-611 |  | NW 150 | 132 | 6.6
241-612 |  | NW 200 | 152.9 | 6.6
241-613 |  | NW 250 | 154 | 6.6
Not: 1) Denge pistonlu ve metal körüklü vanalar için montajlı birim fiyatlar %20 arttırılacaktır. 2) İki yollu otomatik kontrol vanaları için montajlı birim fiyatlar %60 arttırılacaktır. 3) Üç yollu otomatik kontrol vanaları için montajlı birim fiyatlar %80 arttırılacaktır.
Yanmaz ve su geçirmez kumaşından imal edilen DYNAJACKET marka veya muadili prefabrik vana yalıtım ceketiile vana veya armatür yalıtımı ; (Ölçü:adet; İhrazat %60) -30ºC ile + 230ºC arası sıcaklıklara dayanıklı, yangın mukavemeti Class 0 (BS 476) veya A1 ( DIN4102) olan su geçirmez, silikon kaplı cam elyafı kumaşiçine, soğuk ve ılık hatlarda su buharı difüzyon direnç kaysayısı m >=7000, ısı iletkenlik katsayısı Lambda = (+20ºC)<=0,037 W/mK, sıcaklık aralığı -40ºC ile +116ºC arası, yangın mukavemeti B1 (DIN 4102), ortalama 60 - 75 kg/m³ yoğunlukta olan kauçuk köpüğü izole levha ile soğuk hatlarda : sıcak hatlarda da ise, 40 mm kalınlıkta şilte tipi taşyünü yalıtım malzemeleri kullanarak hazırlanan, yanmaz iplerle dikilen, vananın flanşlarını da içine alarak saran, iki kenarındaki ve boğaz kısmındaki yanmaz ipler ve üzerindeki yapışkan şeritler vasıtasıyla veya paslanmaz telle monte edilen, hafif asitlere ve ultraviyole ışınlara dayanıklı vana yalıtım ceketi ile pistonlu vana, pislik tutucu, çekvalf, kelebek ve dişli küresel vanalar, sür vidalı vanalar, flanşlı küresel vanalar ve diğer armatürlerin yalıtılması, her türlü malzeme ve işçilik dahil (Pistonlu vana, pislik tutucu, Çekvalf, Kelebek ve Dişli Küresel vanalar, Sürgülü vanalar ( TS 457/1 ve ts 457/2), Flanşlı küresel vanalar için) Not: Yukarıda verilen yangın mukavemeti ile m vel değerleri test raporlarıyla kanıtlanacaktır.

## LİNK HAVA KANALI
Birim Fiyat No: | YAPILACAK İŞİN CİNSİ |  | Montajlı Birim Fiyat YTL | Montaj Bedeli YTL
261-100
261-101 | En geniş kenarı 250 mm.ye kadar olanlarda | 0,50 mm | 32.1 | 11.77
261-102 | En geniş kenarı 499 mm.ye kadar olanlarda | 0,60 mm | 37.45 | 11.77
261-103 | En geniş kenarı 990 mm.ye kadar olanlarda | 0,75 mm | 40.66 | 11.77
261-104 | En geniş kenarı 1490 mm.ye kadar olanlarda | 0,90 mm | 43.87 | 10.7
261-105 | En geniş kenarı 1990 mm.ye kadar olanlarda | 1,00 mm | 49.22 | 10.7
261-106 | En geniş kenarı 2490 mm.ye kadar olanlarda | 1,15 mm | 52.43 | 10.7
261-107 | En geniş kenarı 2500 mm.den büyük. | 1,25 mm | 56.71 | 10.7
Not: 1- Kanalların bağlantı kenetleri köşebentle yapıldığı takdirde montajlı birim fiyat %10 artırılarak uygulanacaktır. 2- Dikdörtgen kesitli havalandırma kanalının ek yerlerinin galvanizden imal edilen, kendinden LİNK marka veya muadili mastikli flanşlar ile birleştirilmesi, uygun uzunluktaki köşe parçalarının mastiklenerek monte edilmesi, kendinden yapışkanlı neopren contanın flanş yanal kesiti boyunca yerleştirilmesi, 140 mm. metal sıkıştırma parçalarının uygun aralıklarla sabitlenmesi durumunda BFT 261-100'deki montajlı birim fiyatlara %80 eklenerek ödeme yapılacaktır.
Galvanizli sacdan projedeki ölçülerde hava kanalı yapılması: Keskin dönüşlerde dirsek parçalarına içten eğrisel kanatlar (vane) konması menfezlere ve apareylere bağlantılarda bezli bağlantı parçaları konulması, bilcümle birleştirmr ve tespit malzemesi dahil imal ve montajı 499 mm. den fazla genişlikteki kanallarda askı vetesbit için uygun ölçüde köşebentler kullanılacak. Vidalı askı çubukları ile tavan veya duvara tesbit edilecektir ve bunlar için bir bedel ödenmeyecektir. Levha kalınlıkları: (TS- 822 ve uygun galvanizli sacdan).

## AFS FLEXSİBİLE BORU
Birim Fiyat No: | YAPILACAK İŞİN CİNSİ | Montajlı Birim Fiyat YTL | Montaj Bedeli YTL
261-407 | Alüminyum kaplı bükülebilir (flexible)borulardan hava kanalları; Helezon şeklinde bükülmüş, yüksek gerilimli, çelik tel üzerine, en az 45 mikron kalınlığında, alüminyum ve polyester laminasyonu sarılarak üretilen, -30ºC ile +140ºC arasındaki sıcaklıklarda kullanılan, azami 2500 Pa kullanma basıncına mukavim, içinden en fazla 25m/sn hızla hava geçebilen, yüzeyi alüminyum, ısı yalıtımsız, Avrupa yangın standardına sahip (M1) (yangını devam ettirmeyen) bükülebilir hava kanalının temini ve montajı. | 18 | 7

## Sayfa2 (6)
Birim Fiyat No: | YAPILACAK İŞİN CİNSİ | Montajlı Birim Fiyat YTL | Montaj Bedeli YTL
261-501 | Borular arası 3 cm. kalınlığında şilte tipi teknik izolasyon malzemesi ile izoleli içi ve dışı tek katlı alüminyum borudan imal edilmiş hava kanalı, (ölçü ve dış yüzey esas alınacaktır.) | 41 | 5

## AFS FLEXSİBİLE BORU İZOLELİ
Birim Fiyat No: | YAPILACAK İŞİN CİNSİ | Montajlı Birim Fiyat YTL | Montaj Bedeli YTL
261-503 | AFS marka veya muadili Yalıtımlı alüminyum kaplı bükülebilir(flexible) borudan hava kanalları; Helezon şeklinde bükülmüş, yüksek gerilimli, çelik tel üzerine, en az 70 mikron kalınlığında, en az 3 kat alüminyum ve polyester laminasyonu sarılarak üretilen, azami 300 Pa kullanma basıncına dayanıklı, en fazla 30m/sn hızda ve -30ºC ile +140ºC ısı aralığındaki hava akışına dayanıklı hava kanalının üzerine, en az 16kg/m³ yoğunluklu 2,5 cm kalınlığında şilte tip camyünü ısı yalıtım malzemesi yüzeyi alüminyum olan, Avrupa yangın standardına sahip (M1) (yangını devam ettirmeyen) bükülebilir hava kanalının temini ve montajı. | 37.00 | 5
2006 birim fiyatları

## Dynaflex AL AL.FOLY.KAUÇUK LEV
Birim Fiyat No: | YAPILACAK İŞİN CİNSİ |  |  | Montajlı Birim Fiyat YTL | Montaj Bedeli YTL
265-2000
|  | Levha Genişliği (mm) | Levha Genişliği (mm) | 2006 m2 BİRİM FİYATLARI
265-2001 |  | 1000 | 10 | 109 | 6
265-2002 |  | 1000 | 13 | 115 | 6
265-2003 |  | 1000 | 19 | 124.5 | 6
265-2004 |  | 1000 | 25 | 142 | 6
265-2005 |  | 1000 | 32 | 157 | 6
265-2006 |  | 1000 | 40 | 190 | 6
265-2007 |  | 1000 | 50 | 114 | 6
265-2008 |  | 1200-1500 | 10 | 111 | 6
265-2009 |  | 1200-1500 | 13 | 117.5 | 6
265-2010 |  | 1200-1500 | 19 | 127 | 6
265-2011 |  | 1200-1500 | 25 | 144.5 | 6
265-2012 |  | 1200-1500 | 32 | 160.5 | 6
265-2013 |  | 1200-1500 | 40 | 193.5 | 6
265-2014 |  | 1200-1500 | 50 | 218 | 6
Toplam kalınlığı 300 mikron ve üstü olan Dynaflex PVC-AL CLAD Marka veya muadili Alüminyum Kaplı Elastomerik Kauçuk Köpüğü Yalıtım Levhası ile Dış Mekanlarda Kanal Yalıtımı: Isı iletkenliği 0ºC'de l<=0,40 W/m.K (EN 12667 - DIN 52612), su buharı difüzyon direnç katsayısı m>=7000 (EN 12086 - DIN 52615), yangın sınıfı Class 0, ortalama yoğunluğu 40-75 kg/m³, kapalı hücre yüzdesi en az %90 olan ve üzeri toplam kalınlığı 300 mikron ve üstü kompozit Pvc folyo + alüminyum folyo ile kaplanmış, ekstrüzyon metodu ile üretilen esnek elastomerik kauçuk köpüğü ile -60 ile +85ºC sıcaklık aralığındaki soğuk ve ılık yüzeylerde ısı yalıtımı yapılması, yalıtımı yapılacak kanalın yüzeyindeki pas, toz ve kirlerin temizlenmesi, kanal yüzeyine ve yapıştırılacak levhalara özel geliştirilmiş yapıştırıcı sürüldükten sonra sırasıyla alt, yan ve üst yüzeylerin kaplanması ve kenarların da tutturulması, bunu takiben kanal boyunca oluşan ek yerlerinin 140 mikron kalınlıktaki, 30/50 mm genişlikteki kendinden yapışkanlı alüminyum bantla birleştirilerek tam sızdırmazlık sağlanması, her türlü vana, pislik tutucu, çek valf, ventil ve benzer ekipmanların yalıtımının, özel geliştirilmiş yapıştırıcısı ve kendinden yapışkanlı alüminyum bant kullanarak uygulanması, adı geçen yalıtım malzemelerinin temini, iş yerine getirilmesi ve montajının yapılması. NOT: UV dayanımlı alüminyum folyo kaplama sayesinde, UV koruyucu boyası kullanılmaz.

## Ses Absorberi
Birim Fiyat No: | YAPILACAK İŞİN CİNSİ | Montajlı Birim Fiyat YTL | Montaj Bedeli YTL
266-000 | AKUSTİK YALITIM: (Ölçü:m²: İhzarat:%40).(*) Projesinde akustik yalıtımın yapılacağı gösterilen kanalların ses sönümlemesi için iç kısımlarının tip detay resimlerinde gösterildiği şekilde, yalıtım malzemesi ile gerekli kalınlıkta yalıtımı, uygulama için gerekli her türlü malzeme ve işçilik dahil (*) (266-100,266-200)2006 yılı ve sonraki yapı yaklaşık maaliyetlerinde kullanılmayacaktır.

## Dynaakustik AKUSTİK KÖPÜK
Birim Fiyat No: | YAPILACAK İŞİN CİNSİ |  | Montajlı Birim Fiyat YTL | Montaj Bedeli YTL
266-500
|  | Yalıtım Kalınlığı | 2006 birim fiyatları
266-501 |  | 6 mm | 26 | 7
266-502 |  | 10 mm | 36 | 7
266-503 |  | 15 mm | 50 | 7
266-504 |  | 20 mm | 64 | 7
266-505 |  | 25 mm | 77 | 7
Poliüretan yanma sınıfı Class 0 olan Dynaakustik veya muadili Akustik köpük levha ile akustik yalıtım yapılması: (Ölçü:m²; İhzarat %40) Projesinde akustik yalıtımın yapılacağı gösterilen havalandırma kanallarının ses izolasyonu için kanal iç yüzeylerinin toz, yağ, ve kirden temizlenmesi; kanal kesiti ve hava debilerine uygun olarak seçilen 75-100 kg/m³ yoğunlukta, yüzeyinde alev ilerlemeyen, kendinden sönümlü, yangın mukavemeti /BS 476 göre) Class 0 ve ısı iletkenlik katsayısı l (40°C)<=0,040 W/mK olan poliüretan köpük levhaların, önce inceltici ile karıştırılan yapıştırıcının kanal iç cidarlarına metrekare sarfiyatı 0,5 litre olacak şekilde sürülmesinden sonra, kanal iç cidarına düzgünce yapıştırılması, iş yerind temini ve montajının yapılması. Not: Yukarıda verilen yangın mukavemeti ile ve değerleri test raporlarıyla kanıtlanacaktır.

## Dynaflex LEVHA KANAL İZOLESİ
Birim Fiyat No: | YAPILACAK İŞİN CİNSİ |  | Montajlı Birim Fiyat YTL |  | Montaj Bedeli YTL
265-600
|  | Kalınlık |  | 2006 yılı birim fiyatları
265-601 |  | 9 mm levha | 28.6 |  | 5.5
265-602 |  | 13 mm levha | 34.1 |  | 5.5
265-603 |  | 19 mm levha | 40.7 |  | 5.5
265-604 |  | 25 mm levha | 51.7 |  | 5.5
265-605 |  | 32 mm levha | 78.1 |  | 5.5
265-606 |  | 40 mm levha | 107.8 |  | 5.5
265-607 |  | 50 mm levha | 128.7 |  | 5.5
Dynaflex Rubber Marka veya muadili Kauçuk köpüğü yalıtım malzemesi ile kanal izolesi:(Ölçü:m² İhrazat:%40) Ekstrüzyon metoduyla elastomerik kauçuk köpüğü esaslı malzemeden üretilen, -40 ile + 85 °C arasındaki sıcaklıktaki soğuk ve ılık yüzeylerin yalıtımında kullanılan: ısı iletkenliği beyan değeri l(0°C)<=0,037 W/mK, su buharı difüzyon direnç katsayısı m>=7000, yangın mukavemeti class 0 sınıfı, ortalama minimium 60-75 kg/m³ yoğunlukta olan kapalı hücreli, esnek elastomerik kauçuk köpük yalıtım malzemesi ile, izole yapılacak olan kanal yüzeyindeki toz veya kirlerin temizlenmesi ve kanal yüzeyine kauçuk köpüğü için özel geliştirilmiş yapıştırıcı sürüldükten sonra yapıştırılması, elastomerik kauçuk köpük levha izolelerin ek yerlerinin üç mm kalınlığında kendinden yapışır elastomerik kauçuk bant ile birleştirilmesi; tesisatın askı sistemleri ile desteklenmesi gereken yerlerde oluşabilecek ısı köprülerinin önlenmesi ve yalıtımın sürekliliğini sağlamak için malzeme ile askı çubukları arasına ilave elastomerik kauçuk köpüğü kullanılması elastomerik kauçuk köpüğü kanal yalıtım levhaları dış ortamlarda kullanıldığı zaman dış etkenlerden korunmasını sağlamak için özel imal edilmiş iki kat UV koruma boyası sürülmesi mecburi olup, adı geçen izole malzemelerinin temini, işyerine getirilmesi ve montajlarının yapılması (sülyen boya, UV koruma boyası ve askı çubukları bedeli hariç). Not: -Çift kat UV koruma boyası kullanılması durumunda montajlı birim fiyat bedeli %7 arttırılacaktır. -Ayrıca kaplama malzeme kullanılması durumunda ilgili BFT pozlarıdan ödenir -Yukarıda verilen yangın mukavemeti ile l ve m değerleri test raporlarıyla kanıtlanacaktır.

## CLİMAFLEX LEVHA İLE KANAL İZOLE
Birim Fiyat No: | YAPILACAK İŞİN CİNSİ |  | Montajlı Birim Fiyat YTL | Montaj Bedeli YTL
265-800
Et Kalınlığı
265-801 |  | 6 mm | 13.2 | 5.5
265-802 |  | 10 mm | 15.4 | 5.5
265-803 |  | 15 mm | 20.9 | 6.6
265-804 |  | 20 mm | 24.2 | 6.6
265-805 |  | 25 mm | 31.9 | 6.6
Kauçuk köpüğü yalıtım malzemesi ile kanal izolesi:(Ölçü:m² İhrazat:%40) Ekstrüzyon metoduyla elastomerik kauçuk köpüğü esaslı malzemeden üretilen, -60 ile + 100°C arasındaki sıcaklıktakisoğuk ve ılık yüzeylerin yalıtımında kullanılan: ısı iletkenliği beyan değeri l(0°C)<=0,040 W/mK, su buharı difüzyon direnç katsayısı m>=7000, yangın mukavemeti class 0 sınıfı, ortalama40-75 kg/m³ yoğunlukta olan kapalı hücreli, esnek elastomerik kauçuk köpük yalıtım malzemesi ile, izole yapılacak olan kanal yüzeyindeki toz veya kirlerin temizlenmesi ve kanal yüzeyine kauçuk köpüğü için özel geliştirilmiş yapıştırıcı sürüldükten sonra yapıştırılması, elastomerik kauçuk köpük levha izolelerin ek yerlerinin üç mm kalınlığında kendinden yapışır elastomerik kauçuk bant ile birleştirilmesi; tesisatın askı sistemleri ile desteklenmesi gereken yerlerde oluşabilecek ısı köprülerinin önlenmesi ve yalıtımın sürekliliğini sağlamak için malzeme ile askı çubukları arasına ilave elastomerik kauçuk köpüğü kullanılması elastomerik kauçuk köpüğü kanal yalıtım levhaları dış ortamlarda kullanıldığı zaman dış etkenlerden korunmasını sağlamak için özel imal edilmiş iki kat UV koruma boyası sürülmesi mecburi olup, adı geçen izole malzemelerinin temini, işyerine getirilmesi ve montajlarının yapılması (sülyen boya, UV koruma boyası ve askı çubukları bedeli hariç). Not: Çift kat UV koruma boyası kullanılması durumunda montajlı birim fiyat bedeli %7 arttırılacaktır Ayrıca kaplama malzeme kullanılması durumunda ilgili BFT pozlarıdan ödenir Yukarıda verilen yangın mukavemeti ilel ve m değerleri test raporlarıyla kanıtlanacaktır.
CLİMAFLEX veya muadili marka ilePolietilen köpük esaslı ısı yalıtımı levkaları ile kanal izolesi; (Ölçü:m² İhrazat:%40)(*) Levha şeklinde, tamamen esnek, kapalı hücreli, atmosfere karşı dayanıklı,küflenmeyen, korozyona sebep olan klorları bünyesinde bulundurmayan biyolojik koşullardan etkilenmeyen, çevreye ve insan sağlığına zarar vermeyen, ufalanma özelliği olmayan, kolay şekil verilebilen, ısı iletkenlik katsayısı l(40°C)<=0.040 W/mK, su buharı difüzyon direnç katsayısı m >= 5000, yangın mukavemeti B1 sınıfı olacak (DIN4102), yoğunluğu 30 - 40kg/m³ olan, -80°C ile +100°C arasındaki sızaklıklarda kullanılan, ısı yalıtımı yapılacak olan kanal yüzeylerinin toz , pas ve kirden arındırıldıktan sonra özel sıvı yapıştırıcısı ile hem polietilen ısı yalıtım levhasına hem de kanal dış yüzeylerine metrekare sarfiyatı 250gr/m² olacak şekilde sürülerek yapıştırılması ve yapıştırma işlemini takiben ek yerlerinin 3 mm kalınlıktaki kendinden yapışkanlı Climaflex polietilen bant veya 5 cm genişlikte ip takviyeli PVC bant ile birleştirilmesi, tesisatın askı sistemleri ile desteklenmesi gereken yerlerde oluşabilecek ısı köprülerinin önlenmesi ve yalıtımın sürekliliğini sağlamak için malzeme ile askı çubukları arasına ilave polietilen köpüğü yalıtım levhası kullanılması; polietilen köpüğü ısı yalıtım levhaları dış ortamlarda kullanıldığı zaman dış etkenlerden korunmasını sağlamak için özel imal edilmiş iki kat UV koruma boyası sürülmesi mecburi olup, adı geçen izole malzemelerinin temini, işyerine getirilmesi ve montajlarının yapılması. Not: Çift kat UV koruma verniği kullanılması durumunda montajlı birim fiyat bedeli %7 arttırılacaktır. Malzemeler TSEK belgeli olacaktır.

## CLİMAFLEX AL ile kanal izolesi
Birim Fiyat No: | YAPILACAK İŞİN CİNSİ |  | Montajlı Birim Fiyat YTL | Montaj Bedeli YTL
265-900
Et Kalınlığı
265-901 |  | 6 mm | 20.9 | 5.5
265-902 |  | 10 mm | 23.1 | 5.5
265-903 |  | 15 mm | 28.6 | 5.5
265-904 |  | 20 mm | 31.9 | 5.5
265-905 |  | 25 mm | 39.6 | 5.5
Kauçuk köpüğü yalıtım malzemesi ile kanal izolesi:(Ölçü:m² İhrazat:%40) Ekstrüzyon metoduyla elastomerik kauçuk köpüğü esaslı malzemeden üretilen, -60 ile + 100°C arasındaki sıcaklıktakisoğuk ve ılık yüzeylerin yalıtımında kullanılan: ısı iletkenliği beyan değeri l(0°C)<=0,040 W/mK, su buharı difüzyon direnç katsayısı m>=7000, yangın mukavemeti class 0 sınıfı, ortalama40-75 kg/m³ yoğunlukta olan kapalı hücreli, esnek elastomerik kauçuk köpük yalıtım malzemesi ile, izole yapılacak olan kanal yüzeyindeki toz veya kirlerin temizlenmesi ve kanal yüzeyine kauçuk köpüğü için özel geliştirilmiş yapıştırıcı sürüldükten sonra yapıştırılması, elastomerik kauçuk köpük levha izolelerin ek yerlerinin üç mm kalınlığında kendinden yapışır elastomerik kauçuk bant ile birleştirilmesi; tesisatın askı sistemleri ile desteklenmesi gereken yerlerde oluşabilecek ısı köprülerinin önlenmesi ve yalıtımın sürekliliğini sağlamak için malzeme ile askı çubukları arasına ilave elastomerik kauçuk köpüğü kullanılması elastomerik kauçuk köpüğü kanal yalıtım levhaları dış ortamlarda kullanıldığı zaman dış etkenlerden korunmasını sağlamak için özel imal edilmiş iki kat UV koruma boyası sürülmesi mecburi olup, adı geçen izole malzemelerinin temini, işyerine getirilmesi ve montajlarının yapılması (sülyen boya, UV koruma boyası ve askı çubukları bedeli hariç). Not: Çift kat UV koruma boyası kullanılması durumunda montajlı birim fiyat bedeli %7 arttırılacaktır Ayrıca kaplama malzeme kullanılması durumunda ilgili BFT pozlarıdan ödenir Yukarıda verilen yangın mukavemeti ilel ve m değerleri test raporlarıyla kanıtlanacaktır.
Climaflex AL veya muadili markalı bir yüzü Alüminyum folyo kaplı polietilen köpük esaslı ısı yalıtımı levhaları ile kanal yalıtımı;(Ölçü:m² İhrazat:%40)(*) Bir yüzü minimum 55 micron alüminyum lamine kaplı, levha şeklinde, kapalı hücreli, ondülesiz, su geçirimsiz, lif çözücülere, UV ye, dış etkenlere ve iklim şartlarına karşı dayanıklı, küflenmeyen, çürümeyen, korozyona sebep olan klorları bünyesinde bulundurmayan, biyolojik koşullardan etkilenmeyen, çevreye ve insan sağlığına zarar vermeyen, ufalanma özelliği olmayan, kolay şekil verilebilen, boyutsal kararlılığa sahip ısı iletkenlik katsayısı l(40°C)<=0.040 W/mK, su buharı difüzyon direnç katsayısı m >= 5000, yangın mukavemeti B1 sınıfı (DIN4102), min yoğunluğu 30-40 kg/m³ olan, -80°C ile +100°C arasındaki sıcaklıklarda kullanılan, ısı yalıtımı yapılacak olan kanal yüzeylerinin toz , pas ve kirden arındırıldıktan sonra özel sıvı yapıştırıcısı ile hem polietilen ısı yalıtım levhasına hem de kanal dış yüzeylerine metrekare sarfiyatı 250gr/m² olacak şekilde sürülerek yapıştırılması ve yapıştırma işlemini takiben birleşim yerlerinde kendinden yapışkanlı polietilen bant uygulanması için ısı yalıtım malzemesi ile yapıştırıcı ve bantın temini, iş yerine getirilmesi ve montajının yapılması. Not: TSEK markalı ürün kullanılacaktır.

## Dynaflex AL ile kanal izolesi
Birim Fiyat No: | YAPILACAK İŞİN CİNSİ |  |  | Montajlı Birim Fiyat YTL | Montaj Bedeli YTL
265-1000
|  | Levha Genişliği | Et Kalınlığı | 2006 yılı birim fiyatları
265-1001 |  | 1000 | 10 | 78 | 6.00
265-1002 |  | 1000 | 13 | 84.5 | 6.00
265-1003 |  | 1000 | 19 | 94 | 6.00
265-1004 |  | 1000 | 25 | 111 | 6.00
265-1005 |  | 1000 | 32 | 127 | 6.00
265-1006 |  | 1000 | 40 | 159 | 6.00
265-1007 |  | 1000 | 50 | 183 | 6.00
265-1008 |  | 1200-1500 | 10 | 79.5 | 6.00
265-1009 |  | 1200-1500 | 13 | 86 | 6.00
265-1010 |  | 1200-1500 | 19 | 95.5 | 6.00
265-1011 |  | 1200-1500 | 25 | 113 | 6.00
265-1012 |  | 1200-1500 | 32 | 129.5 | 6.00
265-1013 |  | 1200-1500 | 40 | 162 | 6.00
265-1014 |  | 1200-1500 | 50 | 202 | 6.00
Kauçuk köpüğü yalıtım malzemesi ile kanal izolesi:(Ölçü:m² İhrazat:%40) Ekstrüzyon metoduyla elastomerik kauçuk köpüğü esaslı malzemeden üretilen, -60 ile + 100°C arasındaki sıcaklıktakisoğuk ve ılık yüzeylerin yalıtımında kullanılan: ısı iletkenliği beyan değeri l(0°C)<=0,040 W/mK, su buharı difüzyon direnç katsayısı m>=7000, yangın mukavemeti class 0 sınıfı, ortalama40-75 kg/m³ yoğunlukta olan kapalı hücreli, esnek elastomerik kauçuk köpük yalıtım malzemesi ile, izole yapılacak olan kanal yüzeyindeki toz veya kirlerin temizlenmesi ve kanal yüzeyine kauçuk köpüğü için özel geliştirilmiş yapıştırıcı sürüldükten sonra yapıştırılması, elastomerik kauçuk köpük levha izolelerin ek yerlerinin üç mm kalınlığında kendinden yapışır elastomerik kauçuk bant ile birleştirilmesi; tesisatın askı sistemleri ile desteklenmesi gereken yerlerde oluşabilecek ısı köprülerinin önlenmesi ve yalıtımın sürekliliğini sağlamak için malzeme ile askı çubukları arasına ilave elastomerik kauçuk köpüğü kullanılması elastomerik kauçuk köpüğü kanal yalıtım levhaları dış ortamlarda kullanıldığı zaman dış etkenlerden korunmasını sağlamak için özel imal edilmiş iki kat UV koruma boyası sürülmesi mecburi olup, adı geçen izole malzemelerinin temini, işyerine getirilmesi ve montajlarının yapılması (sülyen boya, UV koruma boyası ve askı çubukları bedeli hariç). Not: Çift kat UV koruma boyası kullanılması durumunda montajlı birim fiyat bedeli %7 arttırılacaktır Ayrıca kaplama malzeme kullanılması durumunda ilgili BFT pozlarıdan ödenir Yukarıda verilen yangın mukavemeti ilel ve m değerleri test raporlarıyla kanıtlanacaktır.
Dynaflex Rubber AL veya muadili markalı toplam kalınlığı 75 ile 300 mikron aralığında olan alüminyum folyo kaplı elastomerik kauçuk köpüğü yalıtım levhası ile iç mekanlarda kanal yalıtımı (Ölçü:m² İhrazat:%40) Isıl iletkenliği 0ºC'de l<=0,035 W/m.K (EN 12667 - DIN 52612), su buharı difüzyon direnç katsayısı m>=7000 (EN 12086 - DIN 52615), yangın sınıfı Class 0, ortalama yoğunluğu 60-75 kg/m³, kapalı hücre yüzdesi en az %90 olan ve 1 cm2'de minimum 100-120 hücre sayısına sahip ve üzeri toplam kalınlığı 75 mikron ile 300 mikron aralığında olan kompozit alüminyum folyo ile kaplanmış, ekstrüzyon metodu ile üretilen esnek elastomerik kauçuk köpüğü ile -40 ile +85ºC sıcaklık aralığındaki soğuk ve ılık yüzeylerde ısı yalıtımının yapılması, yalıtımı yapılacak kanalın yüzeyindeki pas, toz ve kirlerin temizlenmesi, kanal yüzeyine ve yapıştırılacak levhalara özel geliştirilmiş yapıştırıcı sürüldükten sonra sırasıyla alt, yan ve üst yüzeylerin kaplanması ve kenarların da tutturulması, bunu takiben kanal boyunca oluşan ek yerlerinin 30 mikron kalınlıktaki, ve 50 mm genişlikteki kendinden yapışkanlı alüminyum bantla birleştirilerek tam sızdırmazlık sağlanması, her türlü vana, pislik tutucu, çek valf, ventil ve benzer ekipmanların yalıtımının, özel geliştirilmiş yapıştırıcısı ve kendinden yapışkanlı alüminyum bant kullanarak uygulanması, adı geçen yalıtım malzemelerinin temini, iş yerine getirilmesi ve montajının yapılması. NOT: UV dayanımlı alüminyum folyo kaplama sayesinde, UV koruyucu boyası kullanılmaz. Yukarıda verilen yangın mukavemeti ile l ve m değerleri test raporlarıyla kanıtlanacaktır.